## 测试报告模板
测试报告 | 测试报告
样板单号
| 送检部门 |  | 工程中心 |  | 项目编号 | NP123456 |  | 样板单号 | 9D65
| 送检人 |  | 梁雪梅 |  | 客户编号 | Y12345 |  | 送检数量 | 5
客户编号 | 送检时间 |  | 2021-07-10 |  | 完成时间 | 2021-07-15 |  | 报告编号 | 123456
| 样板名称： |  | 20*4.3不粘锅煎锅
| 样板描述： |  | 内喷：***涂料，外表面镜光处理，压焊，铆接手柄
测试内容
| 序号 | 测试项目 | 测试依据 | 测试方法 |  |  | 判断标准 | XX阶段 | [7 empty] | T1阶段
[8 empty] | 测试过程记录 |  | 结果 | 附图 | 测试员 | 送检人/单号 | 送检时间 | 工艺 （选填：有改进时填写） | 测试过程记录 | 结果 | 附图 | 测试员 | 送检人/单号 | 送检时间 | 工艺 （选填：有改进时填写）
| 1 | 稳定性测试 | EN 12983-1 | 测试依据 EN 12983-1 6.1.1,产品无盖且不盛物品放置在倾斜面为5°的平面上应保持稳定。 |  |  | 产品保持稳定 | 1#产品可以不能保持稳定 |  | 不合格 | 图1 | 陈志兴 | 梁雪梅/9D65 | 2021-07-01 | / | 产品可以能保持稳定 | 合格 | 图1 | 陈志兴 | 盘卫军/10D11 | 2021-07-05 | 改善拍底模
2#
3#
| 2 | 洗碗机测试 | EN 12875-1 | 测试依据 EN 12875-1,将试样放到洗碗机中,洗碗机内在41至65度情况下清洗及烘干,每个程序加专用的洗涤剂,做50个循环测试，每完成一个循环后，再打开门等30分钟，然后进入下一个循环。（模式1.5小时） |  |  | 试样不能生锈发黄，涂层不能脱落、变色、裂纹 | 1# |  |  |  | 陈志兴 | 梁雪梅/9D65 | 2021-07-01 | / | 产品可以能保持稳定 | 合格 | 麦贤春 |  | 盘卫军/10D11 | 2021-07-05 | 改善拍底模
2#
3#
| 3 | [6 empty] | 1#
2#
3#
| 测试员/日期： |  |  |  | 审核/日期： |  |  | 审批/日期：
F.PZB.0008.01
.
|  | 图1 |  | 图2 |  | 图3 |  | 图4
|  | 图5 |  | 图6 |  | 图7 |  | 图8
|  | 图9 |  | 图10 |  | 图11 |  | 图12
Note on I11: 林焕仪: 1.T0/T1... 2.EB0/EB1... 3.A供应商/B供应工商... 4.A工艺/B工艺...