## 基础数据表 (hidden)
主体202：C（碳）≤0.15%；Si（硅）≤1.0%；Mn(锰)：7.5-10%；P（磷）≤0.06%；S（硫）≤0.03%；Ni (镍)：3.5-6.5%；Cr(铬)：14-17%；N（氮）：0.05-0.25%
主体304：C（碳）≤0.08%；Si（硅）≤1.0%；Mn(锰)≤2.00%；P（磷）≤0.06%；S（硫）≤0.03%；Ni (镍)：7.9-10%；Cr(铬)：17.9-20%
主体201：C（碳）≤0.15%；Si（硅）≤1.0%；Mn(锰)：5.5-11%；P（磷）≤0.06%；S（硫）≤0.03%；Ni (镍)：0.8-4.5%；Cr(铬)：13-16%；N（氮）≤0.25%
主体430：C（碳）≤0.12%；Si（硅）≤0.75%；Mn(锰)≤1.00%；P（磷）≤0.04%；S（硫）≤0.03%；Ni (镍)≤0.6%；Cr(铬)：16-18%
主体D11：C（碳）≤0.08%；Si（硅）≤1.00%；Mn(锰)：5.5-7.5%；P（磷）≤0.06%；S（硫）≤0.03%；Ni (镍)=3.5-5.5%；Cr(铬)=17-18%
主体316：C（碳）≤0.08%；Si（硅）≤1.0%；Mn(锰)≤2.00%；P（磷）≤0.06%；S（硫）≤0.06%；Ni (镍)：10-14%；Cr(铬)：16-18%
非主体202：C（碳）≤0.15%；Si（硅）≤1.0%；Mn(锰)：3.5-12%；P（磷）≤0.1%；S（硫）≤0.1%；Ni (镍)：3.5-6%；Cr(铬)：14-19%；N（氮）：0.05-0.25%
非主体201：C（碳）≤0.15%；Si（硅）≤1.0%；Mn(锰)：5.5-12%；P（磷）≤0.1%；S（硫）≤0.1%；Ni (镍)：0.8-3%；Cr(铬)：13-16%；N（氮）：≤0.25%
非主体430：C（碳）≤0.12%；Si（硅）≤0.75%；Mn(锰)≤1.00%；P（磷）≤0.1%；S（硫）≤0.1%；Ni (镍)≤0.6%；Cr(铬)：16-18%
非主体410：C（碳）≤0.15%；Si（硅）≤1.00%；Mn(锰)≤1.00%；P（磷）≤0.1%；S（硫）≤0.1%；Cr(铬)：11.5-13.5%
非主体D11：C（碳）≤0.08%；Si（硅）≤1.00%；Mn(锰)：7.5-10%；P（磷）≤0.1%；S（硫）≤0.1%；Ni (镍)≥3.3%；Cr(铬)≥13%
非主体Ni0.8：C（碳）≤0.01%；Si（硅）≤1.00%；Mn(锰)：7.5-10%；P（磷）≤0.1%；S（硫）≤0.1%；Ni (镍):0.6-3.0%；Cr(铬):13-16
非主体Ni8：C（碳）≤0.08%；Si（硅）≤1.00%；Mn(锰)≤2.00%；P（磷）≤0.1%；S（硫）≤0.1%；Ni (镍)≥7.7%；Cr(铬)≥17%
非主体Ni4：C（碳）≤0.10%；Si（硅）≤0.75%；Mn(锰)：3.5-12%；P（磷）≤0.1%；S（硫）≤0.1%；Ni (镍)：3.5-6%；Cr(铬)：14-19%
非主体304：C（碳）≤0.08%；Si（硅）≤1.0%；Mn(锰)≤2.00%；P（磷）≤0.10%；S（硫）≤0.10%；Ni (镍)：7.5-10%；Cr(铬)：17-20%
非主体Ni2：C（碳）≤0.01%；Si（硅）≤1.0%；Mn(锰)：3.5-12%；P（磷）≤0.1%；S（硫）≤0.1%；Ni (镍)：≥1.7%；Cr(铬)：≥13%
SUS304:C（碳）≤0.08%；Si（硅）≤1.00%；Cr（铬）：18-20%；Ni（镍）：8-10%；Mn(锰)≤2.00%；P（磷）≤0.045%；S（硫）≤0.03%
冲压用SUS202：C（碳）≤0.15%；Si（硅）≤1.0%；Mn(锰)：5.5-10%；P（磷）≤0.06%；S（硫）≤0.03%；Ni (镍)：3.5-5.5%；Cr(铬)：16-19%
压铸SUS202：C（碳）≤0.15%；Si（硅）≤1.0%；Mn(锰)：5.5-10%；P（磷）≤0.06%；S（硫）≤0.03%；Ni (镍)：4.0-6.0%；Cr(铬)：17-19%
SUS410:C（碳）≤0.15%；Si（硅）≤1.0%；Mn(锰)≤1%；P（磷）≤0.04%；S（硫）≤0.03%；Ni (镍)≤0.60%；Cr(铬)：11.5-13.5%
Al1060：Si（硅）≤0.25%；Fe（铁）≤0.35%；Cu（铜）≤0.05%；Mn（锰）≤0.03%；Mg（镁）≤0.03%；Zn（锌）≤0.05%；Ti（钛）≤0.03%；Al（铝）≥99.6%
Al3003：Si（硅）≤0.6%；Fe（铁）≤0.7%；Cu（铜）≤0.2%；Mn（锰）=0.7-1.1%；；Zn（锌）≤0.1%；Al（铝）≥98%
Al6063：Si（硅）≤0.2-0.6%；Fe（铁）≤0.35%；Cu（铜）≤0.10%；Mn（锰）≤0.10%；Mg（镁）≤0.45-0.90%；Zn（锌）≤0.10%；Ti（钛）≤0.10%

## 成分不及格测试报告
测试报告
送检部门 |  |  | 送检单号 |  |  | 送检日期 |  |  | 客户编号
送检人 |  |  | 送检数量 |  |  | 完成日期 |  |  | 供应商
测试标准
测试项目 | 测试设施 |  | 测试依据 | 测试方法 |  |  |  | 达标标准
成分测试
测 试 内 容
产品名称/ 规格 |  | 产品材质 | 测试项目 | 编号 | 测试过程记录 |  |  |  |  | 结果
不合格
结论： |  | 不合格
测试员 |  |  |  | 审核 |  |  | 审批
不合格的处理意见 | [6 empty] | 处理人/日期
F.PZB.0045.00

## Sheet1
送检信息 |  |  |  | 产品信息 |  |  |  |  | 检测信息 | [5 empty] | 检测日期/周期 |  |  | 供应商
送检日期 | 送检单位 | 送检工序 | 送检人 | 产品单号 | 客户编号 | 样品 类型 | 产品规格 | 数量 | 检测项目 | 检测结果 | 检测结果 | 报告编号 | 。 | 检测员 | 要求完成 | 实际完成 | 及时性
2021-06-24 | 品检中心 | 品检中心 | 罗敬淑 | 5210405/407备料 | Y0287 | 外购外协 | A2002 24砂光耳 | 1 | 成分测试 | 合格 |  | 21061918 | #VALUE! | 陈志兴 | 2021-06-24 | 2021-06-24 | 及时 | HHY04