## 样板评测报告
样板评测报告
样板名称 |  |  |  | 样品数量 |  |  | 样板类型 |  |  | 手板 | 试模 | 关键工序 | 试产
客户编号 |  |  |  | 供应商 |  |  | 收样日期
产品要求描述
检验依据
评估项目 | 外观
配合
| 尺寸 | 项目 样品 | 重要尺寸1 |  | 重要尺寸2 | 重要尺寸3 | 重要尺寸4 | 重要尺寸5 | 备注
| 综合评估 | 项目 样品 | 结构评估 |  | 安全评估 | 工艺评估 | 体验评估 | 功能性评估 | 包装评估
综合评估
评估结论
处理方式
编制/日期： |  |  |  | 审核/日期： |  |  | 审批/日期：
F.PZB.0110.01

## DQTP&测试汇总
产品验证(测试)计划&测试汇总
项目编号： 样板单号： 产品名称： 产品参数：
序号 | 测试项目 | 测试方法 | 判断标准 | 测试对象 | 取样阶段 | 测试 周期 | 手板 | FOT | 关键工序 | EB | T0
[7 empty] | 填写数字代表需要验证数量，“/”代表不适用 |  |  |  | 产品规格 |  |  | 产品规格
1、材料（根据测试项目增减行数） | [10 empty] | 测试记录 | 测试结果 | 处理意见 | 测试记录 | 测试结果 | 处理意见
1.1 | 材料成分 | [9 empty] | 点击进入 |  |  | 点击进入
1.2 | 玻璃盖钢化性能 | [9 empty] | 点击进入 |  |  | 点击进入
1.3 | 耐热性测试 | [9 empty] | 点击进入 |  |  | 点击进入
1.4 | 耐煮性测试
1.5 | 耐燃性测试 | [9 empty] | 点击进入 |  |  | 点击进入
1.6 | 电木破跌落性测试
1.7 | 硅胶挥发性测试 | [9 empty] | 点击进入 |  |  | 点击进入
2、煲身底部工艺（根据测试项目增减行数）
2.1 | 干烧测试 | [9 empty] | 点击进入 |  |  | 点击进入
2.2 | 底部热冲击稳定性测试 | [9 empty] | 点击进入 |  |  | 点击进入
3、表面处理评估（根据测试项目增减行数）
3.1 | 盐雾测试 | [9 empty] | 点击进入 |  |  | 点击进入
3.2 | 附着力测试 | [9 empty] | 点击进入 |  |  | 点击进入
3.3 | 耐磨测试
3.4 | 不粘性测试
3.5 | 耐盐水腐蚀测试
3.6 | 耐高温测试 | [9 empty] | 点击进入 |  |  | 点击进入
3.7 | 明火干烧/煮水 | [9 empty] | 点击进入 |  |  | 点击进入
4、结构、工艺、可靠性评估（根据测试项目增减行数）
4.1 | 挂重测试 | [9 empty] | 点击进入 |  |  | 点击进入
4.2 | 疲劳测试
4.3 | 焊点破坏性能
4.4 | 扭力测试
4.5 | 热危险性测试
5、功能、性能评估（根据测试项目增减行数）
5.1 | 倒水测试
5.2 | 容量（刻度）测试
5.3 | 温度计精准度
6、使用体验评估（根据测试项目增减行数）
6.1 | 洗碗机测试
6.2 | 模拟煮食使用
7、包装评估（根据测试项目增减行数）
7.1 | 振动测试
7.2 | 跌落测试
说明
编制/日期： |  |  | 审核/日期： |  |  |  | 审批/日期：

## 20×4.3测试报告 (2)
测试报告 | 测试报告
样板单号
| 送检部门 |  | 工程中心 |  | 项目编号 | NP123456 |  | 样板单号 | 9D65
| 送检人 |  | 梁雪梅 |  | 客户编号 | Y12345 |  | 送检数量 | 5
客户编号 | 送检时间 |  | 2021-07-10 |  | 完成时间 | 2021-07-15 |  | 报告编号 | 123456
| 样板名称： |  | 20*4.3不粘锅煎锅
| 样板描述： |  | 内喷：***涂料，外表面镜光处理，压焊，铆接手柄
测试内容
| 序号 | 测试项目 | 测试依据 | 测试方法 |  |  | 判断标准 | XX阶段 | [7 empty] | T1阶段
[8 empty] | 测试过程记录 |  | 结果 | 附图 | 测试员 | 送检人/单号 | 送检时间 | 工艺 （选填：有改进时填写） | 测试过程记录 | 结果 | 附图 | 测试员 | 送检人/单号 | 送检时间 | 工艺 （选填：有改进时填写）
| 1 | 稳定性测试 | EN 12983-1 | 测试依据 EN 12983-1 6.1.1,产品无盖且不盛物品放置在倾斜面为5°的平面上应保持稳定。 |  |  | 产品保持稳定 | 1#产品可以不能保持稳定 |  | 不合格 | 图1 | 陈志兴 | 梁雪梅/9D65 | 2021-07-01 | / | 产品可以能保持稳定 | 合格 | 图1 | 陈志兴 | 盘卫军/10D11 | 2021-07-05 | 改善拍底模
2#
3#
| 2 | 洗碗机测试 | EN 12875-1 | 测试依据 EN 12875-1,将试样放到洗碗机中,洗碗机内在41至65度情况下清洗及烘干,每个程序加专用的洗涤剂,做50个循环测试，每完成一个循环后，再打开门等30分钟，然后进入下一个循环。（模式1.5小时） |  |  | 试样不能生锈发黄，涂层不能脱落、变色、裂纹 | 1# |  |  |  | 陈志兴 | 梁雪梅/9D65 | 2021-07-01 | / | 产品可以能保持稳定 | 合格 | 麦贤春 |  | 盘卫军/10D11 | 2021-07-05 | 改善拍底模
2#
3#
| 3 | [6 empty] | 1#
2#
3#
| 测试员/日期： |  |  |  | 审核/日期： |  |  | 审批/日期：
F.PZB.0008.01
.
|  | 图1 |  | 图2 |  | 图3 |  | 图4
|  | 图5 |  | 图6 |  | 图7 |  | 图8
|  | 图9 |  | 图10 |  | 图11 |  | 图12
Note on I11: 林焕仪: 1.T0/T1... 2.EB0/EB1... 3.A供应商/B供应工商... 4.A工艺/B工艺...